## 鉄筋量
(2) |  | 挿し筋量の算出 | [5 empty] | (｢砂防施設設計要領(案)｣ P.3-122)
| 1) | 設計基準強度
|  | 堰堤の設計基準強度 | [7 empty] | 18 |  | N/mm2
|  | 圧縮応力度 | [7 empty] | 18 |  | / | 4 | [5 empty] | = | 4.5 |  |  | N/mm2
|  | 本堰堤のせん断強度 | [7 empty] | 18 |  | / | 100 |  |  | + | 0.15 |  | = | 0.33 |  |  | N/mm2
| 2) | 鉄筋量
コンクリートの打ち継目面の強度低下率を考慮して、コンクリートのせん断応力度
の不足分について鉄筋量を算出するものとする。
|  |  | As | = | τ' |  |  | × | γ |  |  | × | 10000
τa
|  |  |  | = | 0.33 |  |  | × | 0.5 |  |  | × | 10000
117
|  |  |  | = | 14.1 |  |  |  | cm2/m2
[8 empty] | As | : | 1m2当たりの鉄筋量 (cm2/m2)
[8 empty] | τ' | : | コンクリートのせん断許容応力度 (N/mm2)
[8 empty] | τa | : | 鉄筋の許容せん断応力度 (N/mm2) | [10 empty] | ∴ | 117 |  | N/mm2
[8 empty] | γ | : | 打ち継目面の強度低下率 (=0.5程度)
| 3) | 挿し鉄筋径およびピッチ
|  |  | 鉄筋経 |  |  |  |  | D | 22
|  |  | 公称断面積 |  |  |  | 3.871 |  |  | cm2
|  |  | 必要鉄筋本数 |  |  |  | 14.1 |  |  | / | 3.871 |  |  | = | 3.64 |  |  | 本/m2 |  |  | → |  | 4 |  | 本/m2
[21 empty] | ※ | 0.5mピッチとする。
| 4) | 挿し鉄筋長(片側)
|  |  | L | = | σsa | [6 empty] | × | φ
[5 empty] | 4 |  |  | × | τ0a
|  |  |  | = | 200 | [6 empty] | × | 22
[5 empty] | 4 |  |  | × | 1.3
|  |  |  | = | 846 |  |  | mm |  | → |  | 900 |  |  |  | mm
[6 empty] | L | : | 挿し鉄筋長 (m)
[6 empty] | σsa | : | 鉄筋の許容引張応力度 (N/mm2)
[6 empty] | τ0a | : | コンクリートの許容付着応力度 (N/mm2)
[6 empty] | φ | : | 鉄筋の直径 (mm)

## 鉄筋せん断応力
■鉄筋の許容せん断応力度
鉄筋の許容せん断応力度は「道路橋示方書・同解説 Ⅱ鋼橋編」P.129より、基準降伏点に
ついて、von Misesの降伏条件 τr=σy/√3 に安全率1.7を除したものとする。
鉄筋コンクリート用棒鋼の機械的性質
記号 | 引張試験 |  |  |  | 曲げ性
| 降伏点または0.2%耐力 (N/mm2) | 引張強さ (N/mm2) | 引張試験片 | 伸び (%) | 曲げ角度 | 内側半径
SR235 | 235以上 | 380～520 | 2号 | 20以上 | 180゜ | 公称直径の1.5倍
|  |  | 3号 | 24以上
SD295A | 295以上 | 440～600 | 2号に準じるもの | 16以上 | 180゜ | D16以下 公称直径の1.5倍
|  |  | 3号に準じるもの | 18以上 |  | D16をこえるもの 公称直径の2倍
SD295B | 295～390 | 440以上 | 2号に準じるもの | 16以上 | 180゜ | D16以下 公称直径の1.5倍
|  |  | 3号に準じるもの | 18以上 |  | D16をこえるもの 公称直径の2倍
SD345 | 345～440 | 490以上 | 2号に準じるもの | 18以上 | 180゜ | D16をこえD41以下 公称直径の2倍
|  |  | 3号に準じるもの | 20以上 |  | D51 公称直径の2.5倍
(注)異形棒鋼で、寸法が呼び名D32をこえるものの伸びについては、呼び名が3を増すごとに表の値から
それぞれ2%減じるものとする。ただし、減じる限度は4%とする。
(道路橋示方書・同解説 Ⅳ下部構造編 P.75)
| 使用鉄筋 | SD345 D22
鉄筋の許容せん断応力度
τr = 345 / √3 /1.7 = 117 N/mm2
■削孔径
差し筋の既設堰堤側削孔径は、下記表より鉄筋経+10mm以上として4cm(22+10=32→40mm)
とする。
「既設橋梁の耐震補強工法事例集 平成17年4月」P.I-47